## Rozměry desek
Rozměry deskového materiálu – Dřevoobchod Doležal, stav k 15. 10. 2026
Hmotnost je orientační, spočtená z uvedené hustoty. Aktuální stav skladu je u každé desky na drevoobchoddolezal.cz.
Materiál | Délka (mm) | Šířka (mm) | Tloušťka (mm) | Plocha (m²) | Hustota (kg/m³) | Hmotnost desky orient. (kg) | Počet položek | Z toho skladem | Pobočky skladem
Lamino – laminovaná dřevotříska (DTD) | 2800 | 2070 | 10 | 5.8 | 650 | 37.7 | 2 | 1 | Jizerní Vtelno
Lamino – laminovaná dřevotříska (DTD) | 2800 | 2070 | 12 | 5.8 | 650 | 45.2 | 3 | 2 | Jizerní Vtelno
Lamino – laminovaná dřevotříska (DTD) | 2800 | 2070 | 16 | 5.8 | 650 | 60.3 | 6 | 6 | Jizerní Vtelno
Lamino – laminovaná dřevotříska (DTD) | 2800 | 2070 | 18 | 5.8 | 650 | 67.8 | 357 | 324 | Česká Lípa, Jizerní Vtelno
Lamino – laminovaná dřevotříska (DTD) | 2800 | 1300 | 18.3 | 3.64 | 650 | 43.3 | 2 | 2 | Jizerní Vtelno
Lamino – laminovaná dřevotříska (DTD) | 2800 | 2070 | 19 | 5.8 | 650 | 71.6 | 29 | 18 | Jizerní Vtelno
Lamino – laminovaná dřevotříska (DTD) | 2800 | 2050 | 19 | 5.74 | 650 | 70.9 | 1 | 1 | Jizerní Vtelno
Lamino – laminovaná dřevotříska (DTD) | 2800 | 2070 | 25 | 5.8 | 650 | 94.2 | 10 | 9 | Jizerní Vtelno
Pracovní desky kuchyňské | 4100 | 650 | 20 | 2.67 | 650 | 34.6 | 3 | 3 | Jizerní Vtelno
Pracovní desky kuchyňské | 4100 | 920 | 20 | 3.77 | 650 | 49 | 3 | 2 | Jizerní Vtelno
Pracovní desky kuchyňské | 4100 | 635 | 38 | 2.6 | 650 | 64.3 | 48 | 48 | Jizerní Vtelno
Pracovní desky kuchyňské | 4100 | 920 | 38 | 3.77 | 650 | 93.2 | 67 | 66 | Jizerní Vtelno
Pracovní desky kuchyňské | 4100 | 600 | 38 | 2.46 | 650 | 60.8 | 78 | 73 | Jizerní Vtelno
Pracovní desky kuchyňské | 4100 | 900 | 38 | 3.69 | 650 | 91.1 | 67 | 26 | Jizerní Vtelno
Pracovní desky kuchyňské | 4100 | 650 | 38 | 2.67 | 650 | 65.8 | 7 | 7 | Jizerní Vtelno
Kompaktní desky (HPL) | 4100 | 920 | 12 | 3.77 | 1350 | 61.1 | 13 | 0
Kompaktní desky (HPL) | 4100 | 650 | 12 | 2.67 | 1350 | 43.2 | 31 | 0
Kompaktní desky (HPL) | 4100 | 1300 | 12 | 5.33 | 1350 | 86.3 | 18 | 0
OSB 3 desky | 2500 | 1250 | 12 | 3.12 | 620 | 23.2 | 1 | 1 | Mladá Boleslav, Jizerní Vtelno
OSB 3 desky | 2500 | 625 | 12 | 1.56 | 620 | 11.6 | 1 | 1 | Mladá Boleslav, Jizerní Vtelno
OSB 3 desky | 2500 | 625 | 15 | 1.56 | 620 | 14.5 | 1 | 1 | Mladá Boleslav, Jizerní Vtelno
OSB 3 desky | 2500 | 1250 | 15 | 3.12 | 620 | 29.1 | 1 | 1 | Mladá Boleslav, Jizerní Vtelno
OSB 3 desky | 2500 | 1250 | 18 | 3.12 | 620 | 34.9 | 1 | 1 | Mladá Boleslav, Jizerní Vtelno
OSB 3 desky | 2500 | 625 | 18 | 1.56 | 620 | 17.4 | 1 | 1 | Jizerní Vtelno
OSB 3 desky | 2500 | 1250 | 22 | 3.12 | 620 | 42.6 | 1 | 1 | Mladá Boleslav, Jizerní Vtelno
OSB 3 desky | 2500 | 625 | 22 | 1.56 | 620 | 21.3 | 1 | 1 | Mladá Boleslav, Jizerní Vtelno
OSB 3 desky | 2500 | 625 | 25 | 1.56 | 620 | 24.2 | 1 | 1 | Mladá Boleslav, Jizerní Vtelno
OSB 3 desky | 2500 | 1250 | 25 | 3.12 | 620 | 48.4 | 1 | 1 | Mladá Boleslav, Jizerní Vtelno
MDF desky | 2800 | 2070 | 3 | 5.8 | 750 | 13 | 10 | 10 | Mladá Boleslav, Jizerní Vtelno
MDF desky | 2800 | 2070 | 4 | 5.8 | 750 | 17.4 | 1 | 0
MDF desky | 2800 | 2070 | 6 | 5.8 | 750 | 26.1 | 1 | 1 | Jizerní Vtelno
MDF desky | 2800 | 2070 | 8 | 5.8 | 750 | 34.8 | 1 | 1 | Jizerní Vtelno
MDF desky | 2800 | 1030 | 8 | 2.88 | 750 | 17.3 | 1 | 1 | Jizerní Vtelno
MDF desky | 1030 | 2850 | 8 | 2.94 | 750 | 17.6 | 1 | 1 | Jizerní Vtelno
MDF desky | 2800 | 2070 | 10 | 5.8 | 750 | 43.5 | 1 | 1 | Jizerní Vtelno
MDF desky | 2800 | 2070 | 12 | 5.8 | 750 | 52.2 | 1 | 1 | Jizerní Vtelno
MDF desky | 2800 | 2070 | 16 | 5.8 | 750 | 69.6 | 1 | 1 | Jizerní Vtelno
MDF desky | 2800 | 2070 | 18 | 5.8 | 750 | 78.2 | 3 | 3 | Jizerní Vtelno
MDF desky | 2800 | 1220 | 18.3 | 3.42 | 750 | 46.9 | 2 | 0
MDF desky | 2800 | 1300 | 18.3 | 3.64 | 750 | 50 | 2 | 0
MDF desky | 2800 | 1300 | 18.7 | 3.64 | 750 | 51.1 | 1 | 0
MDF desky | 2800 | 2070 | 19 | 5.8 | 750 | 82.6 | 1 | 0
MDF desky | 3050 | 1310 | 20 | 4 | 750 | 59.9 | 1 | 0
MDF desky | 2800 | 2070 | 22 | 5.8 | 750 | 95.6 | 1 | 1 | Jizerní Vtelno
MDF desky | 2800 | 2070 | 25 | 5.8 | 750 | 108.7 | 1 | 1 | Jizerní Vtelno
MDF desky | 2800 | 2070 | 38 | 5.8 | 750 | 165.2 | 1 | 0
Překližky | 2440 | 1220 | 3.6 | 2.98 | 650 | 7 | 1 | 1 | Jizerní Vtelno
Překližky | 2500 | 1250 | 4 | 3.12 | 650 | 8.1 | 4 | 3 | Mladá Boleslav, Jizerní Vtelno
Překližky | 2440 | 1220 | 4 | 2.98 | 650 | 7.7 | 1 | 1 | Jizerní Vtelno
Překližky | 2500 | 1250 | 5 | 3.12 | 650 | 10.2 | 1 | 1 | Jizerní Vtelno
Překližky | 2440 | 1220 | 5 | 2.98 | 650 | 9.7 | 1 | 0
Překližky | 2500 | 1250 | 6 | 3.12 | 650 | 12.2 | 3 | 3 | Mladá Boleslav, Jizerní Vtelno
Překližky | 2440 | 1220 | 6 | 2.98 | 650 | 11.6 | 1 | 1 | Jizerní Vtelno
Překližky | 3000 | 1500 | 6.5 | 4.5 | 650 | 19 | 1 | 0
Překližky | 2500 | 1250 | 6.5 | 3.12 | 650 | 13.2 | 2 | 2 | Jizerní Vtelno
Překližky | 2500 | 1220 | 7 | 3.05 | 650 | 13.9 | 1 | 1 | Jizerní Vtelno
Překližky | 1220 | 2500 | 7 | 3.05 | 650 | 13.9 | 1 | 1 | Jizerní Vtelno
Překližky | 2500 | 1250 | 8 | 3.12 | 650 | 16.2 | 2 | 1 | Mladá Boleslav, Jizerní Vtelno
Překližky | 3000 | 1500 | 9 | 4.5 | 650 | 26.3 | 2 | 0
Překližky | 2500 | 1250 | 9 | 3.12 | 650 | 18.3 | 5 | 3 | Mladá Boleslav, Jizerní Vtelno
Překližky | 2440 | 1220 | 9 | 2.98 | 650 | 17.4 | 1 | 1 | Jizerní Vtelno
Překližky | 2500 | 1250 | 10 | 3.12 | 650 | 20.3 | 2 | 2 | Mladá Boleslav, Jizerní Vtelno
Překližky | 3000 | 1500 | 12 | 4.5 | 650 | 35.1 | 2 | 1 | Mladá Boleslav, Jizerní Vtelno
Překližky | 2500 | 1500 | 12 | 3.75 | 650 | 29.2 | 1 | 0
Překližky | 2500 | 1250 | 12 | 3.12 | 650 | 24.4 | 6 | 5 | Mladá Boleslav, Jizerní Vtelno
Překližky | 2440 | 1220 | 12 | 2.98 | 650 | 23.2 | 1 | 1 | Jizerní Vtelno
Překližky | 4000 | 2150 | 15 | 8.6 | 650 | 83.9 | 1 | 0
Překližky | 3000 | 1500 | 15 | 4.5 | 650 | 43.9 | 2 | 1 | Jizerní Vtelno
Překližky | 2500 | 1250 | 15 | 3.12 | 650 | 30.5 | 7 | 5 | Mladá Boleslav, Jizerní Vtelno
Překližky | 2440 | 1220 | 15 | 2.98 | 650 | 29 | 1 | 1 | Jizerní Vtelno
Překližky | 4000 | 2150 | 18 | 8.6 | 650 | 100.6 | 1 | 0
Překližky | 3850 | 2150 | 18 | 8.28 | 650 | 96.8 | 1 | 0
Překližky | 3000 | 1500 | 18 | 4.5 | 650 | 52.6 | 2 | 1 | Jizerní Vtelno
Překližky | 2500 | 1250 | 18 | 3.12 | 650 | 36.6 | 7 | 5 | Mladá Boleslav, Jizerní Vtelno
Překližky | 2440 | 1220 | 18 | 2.98 | 650 | 34.8 | 1 | 1 | Jizerní Vtelno
Překližky | 2500 | 1250 | 20 | 3.12 | 650 | 40.6 | 2 | 0
Překližky | 3000 | 1500 | 21 | 4.5 | 650 | 61.4 | 2 | 0
Překližky | 2500 | 1250 | 21 | 3.12 | 650 | 42.7 | 6 | 4 | Mladá Boleslav, Jizerní Vtelno
Překližky | 3000 | 1500 | 24 | 4.5 | 650 | 70.2 | 2 | 0
Překližky | 2500 | 1250 | 24 | 3.12 | 650 | 48.8 | 3 | 1 | Jizerní Vtelno
Překližky | 3000 | 1500 | 27 | 4.5 | 650 | 79 | 2 | 0
Překližky | 2500 | 1250 | 27 | 3.12 | 650 | 54.8 | 2 | 1 | Jizerní Vtelno
Překližky | 2500 | 1500 | 27 | 3.75 | 650 | 65.8 | 1 | 0
Překližky | 3000 | 1500 | 30 | 4.5 | 650 | 87.8 | 2 | 0
Překližky | 2500 | 1250 | 30 | 3.12 | 650 | 60.9 | 2 | 0
Překližky | 2500 | 1250 | 35 | 3.12 | 650 | 71.1 | 1 | 0
Multiplex | 2500 | 1250 | 4 | 3.12 | 680 | 8.5 | 1 | 0
Multiplex | 2500 | 1250 | 6.5 | 3.12 | 680 | 13.8 | 1 | 1 | Jizerní Vtelno
Multiplex | 1500 | 3000 | 6.5 | 4.5 | 680 | 19.9 | 1 | 0
Multiplex | 2500 | 1250 | 9 | 3.12 | 680 | 19.1 | 3 | 1 | Jizerní Vtelno
Multiplex | 1500 | 3000 | 9 | 4.5 | 680 | 27.5 | 1 | 0
Multiplex | 2500 | 1250 | 12 | 3.12 | 680 | 25.5 | 3 | 2 | Jizerní Vtelno
Multiplex | 1500 | 3000 | 12 | 4.5 | 680 | 36.7 | 1 | 0
Multiplex | 2500 | 1250 | 15 | 3.12 | 680 | 31.9 | 4 | 1 | Jizerní Vtelno
Multiplex | 2500 | 1250 | 18 | 3.12 | 680 | 38.2 | 5 | 1 | Jizerní Vtelno
Multiplex | 1500 | 3000 | 18 | 4.5 | 680 | 55.1 | 1 | 0
Multiplex | 2500 | 1250 | 21 | 3.12 | 680 | 44.6 | 3 | 1 | Jizerní Vtelno
Multiplex | 1500 | 3000 | 21 | 4.5 | 680 | 64.3 | 1 | 0
Multiplex | 1120 | 205 | 21 | 0.23 | 680 | 3.3 | 1 | 1 | Jizerní Vtelno
Multiplex | 260 | 3000 | 21 | 0.78 | 680 | 11.1 | 1 | 1 | Jizerní Vtelno
Multiplex | 2500 | 1250 | 24 | 3.12 | 680 | 51 | 2 | 2 | Jizerní Vtelno
Multiplex | 2500 | 1250 | 25 | 3.12 | 680 | 53.1 | 1 | 0
Multiplex | 2500 | 1250 | 27 | 3.12 | 680 | 57.4 | 1 | 0
Multiplex | 2500 | 1250 | 30 | 3.12 | 680 | 63.8 | 3 | 0
Multiplex | 1500 | 3000 | 30 | 4.5 | 680 | 91.8 | 1 | 0
Multiplex | 2500 | 1250 | 35 | 3.12 | 680 | 74.4 | 1 | 0
Multiplex | 2500 | 1250 | 40 | 3.12 | 680 | 85 | 3 | 1 | Jizerní Vtelno
Spárovky | 3000 | 1220 | 18 | 3.66 | 470 | 31 | 1 | 1 | Jizerní Vtelno
Spárovky | 2500 | 1230 | 18 | 3.08 | 470 | 26 | 1 | 1 | Jizerní Vtelno
Spárovky | 2500 | 500 | 18 | 1.25 | 470 | 10.6 | 1 | 1 | Mladá Boleslav
Spárovky | 2500 | 600 | 18 | 1.5 | 470 | 12.7 | 1 | 1 | Mladá Boleslav
Spárovky | 2500 | 250 | 18 | 0.62 | 470 | 5.3 | 1 | 1 | Mladá Boleslav
Spárovky | 2500 | 200 | 18 | 0.5 | 470 | 4.2 | 1 | 0
Spárovky | 2500 | 300 | 18 | 0.75 | 470 | 6.3 | 1 | 1 | Mladá Boleslav
Spárovky | 2500 | 400 | 18 | 1 | 470 | 8.5 | 1 | 1 | Mladá Boleslav
Spárovky | 2000 | 400 | 18 | 0.8 | 470 | 6.8 | 1 | 1 | Mladá Boleslav
Spárovky | 2000 | 250 | 18 | 0.5 | 470 | 4.2 | 1 | 1 | Mladá Boleslav
Spárovky | 2000 | 300 | 18 | 0.6 | 470 | 5.1 | 1 | 0
Spárovky | 2000 | 200 | 18 | 0.4 | 470 | 3.4 | 1 | 1 | Mladá Boleslav
Spárovky | 2000 | 500 | 18 | 1 | 470 | 8.5 | 1 | 1 | Mladá Boleslav
Spárovky | 2000 | 600 | 18 | 1.2 | 470 | 10.2 | 1 | 0
Spárovky | 1200 | 300 | 18 | 0.36 | 470 | 3 | 1 | 1 | Mladá Boleslav
Spárovky | 1200 | 400 | 18 | 0.48 | 470 | 4.1 | 1 | 1 | Mladá Boleslav
Spárovky | 1200 | 500 | 18 | 0.6 | 470 | 5.1 | 1 | 1 | Mladá Boleslav
Spárovky | 1200 | 250 | 18 | 0.3 | 470 | 2.5 | 1 | 1 | Mladá Boleslav
Spárovky | 1200 | 600 | 18 | 0.72 | 470 | 6.1 | 1 | 1 | Mladá Boleslav
Spárovky | 1200 | 200 | 18 | 0.24 | 470 | 2 | 1 | 1 | Mladá Boleslav
Spárovky | 800 | 300 | 18 | 0.24 | 470 | 2 | 1 | 1 | Mladá Boleslav
Spárovky | 800 | 600 | 18 | 0.48 | 470 | 4.1 | 1 | 1 | Mladá Boleslav
Spárovky | 800 | 200 | 18 | 0.16 | 470 | 1.4 | 1 | 1 | Mladá Boleslav
Spárovky | 800 | 250 | 18 | 0.2 | 470 | 1.7 | 1 | 1 | Mladá Boleslav
Spárovky | 800 | 400 | 18 | 0.32 | 470 | 2.7 | 1 | 1 | Mladá Boleslav
Spárovky | 3000 | 1220 | 28 | 3.66 | 470 | 48.2 | 1 | 1 | Jizerní Vtelno
Spárovky | 2500 | 1230 | 28 | 3.08 | 470 | 40.5 | 1 | 1 | Jizerní Vtelno
Spárovky | 2500 | 600 | 28 | 1.5 | 470 | 19.7 | 1 | 1 | Mladá Boleslav
Spárovky | 2500 | 250 | 28 | 0.62 | 470 | 8.2 | 1 | 1 | Mladá Boleslav
Spárovky | 2500 | 300 | 28 | 0.75 | 470 | 9.9 | 1 | 1 | Mladá Boleslav
Spárovky | 2500 | 500 | 28 | 1.25 | 470 | 16.5 | 1 | 1 | Mladá Boleslav
Spárovky | 2500 | 400 | 28 | 1 | 470 | 13.2 | 1 | 1 | Mladá Boleslav
Spárovky | 2500 | 200 | 28 | 0.5 | 470 | 6.6 | 1 | 0
Spárovky | 2000 | 250 | 28 | 0.5 | 470 | 6.6 | 1 | 1 | Mladá Boleslav
Spárovky | 2000 | 300 | 28 | 0.6 | 470 | 7.9 | 1 | 1 | Mladá Boleslav
Spárovky | 2000 | 400 | 28 | 0.8 | 470 | 10.5 | 1 | 1 | Mladá Boleslav
Spárovky | 2000 | 500 | 28 | 1 | 470 | 13.2 | 1 | 1 | Mladá Boleslav
Spárovky | 2000 | 200 | 28 | 0.4 | 470 | 5.3 | 1 | 1 | Mladá Boleslav
Spárovky | 2000 | 600 | 28 | 1.2 | 470 | 15.8 | 1 | 1 | Mladá Boleslav
Spárovky | 3000 | 1220 | 40 | 3.66 | 470 | 68.8 | 1 | 1 | Jizerní Vtelno
Spárovky | 2500 | 1230 | 40 | 3.08 | 470 | 57.8 | 1 | 1 | Jizerní Vtelno
Spárovky | 2500 | 1220 | 40 | 3.05 | 470 | 57.3 | 1 | 0
Biodesky (třívrstvé) | 5000 | 2050 | 19 | 10.25 | 470 | 91.5 | 1 | 0
Biodesky (třívrstvé) | 2500 | 2050 | 19 | 5.12 | 470 | 45.8 | 1 | 1 | Jizerní Vtelno
Hobra, sololit, akulit | 2750 | 1220 | 3.2 | 3.35 |  | 9.7 | 1 | 0
Hobra, sololit, akulit | 2745 | 1700 | 3.2 | 4.67 |  | 13.4 | 1 | 1 | Mladá Boleslav, Jizerní Vtelno
Hobra, sololit, akulit | 2500 | 1200 | 10 | 3 |  | 7.5 | 1 | 1 | Jizerní Vtelno
Hobra, sololit, akulit | 2500 | 1200 | 12 | 3 |  | 9 | 1 | 1 | Jizerní Vtelno
Hobra, sololit, akulit | 2500 | 1200 | 15 | 3 |  | 11.2 | 1 | 1 | Jizerní Vtelno
Hobra, sololit, akulit | 2500 | 1200 | 19 | 3 |  | 14.2 | 1 | 1 | Jizerní Vtelno